## List1
MSP-15 |  |  |  | MSP-18 |  |  |  | MSP-22
| ZAG 1404 |  |  |  | ZAG 1404 |  |  |  | ZAG 1404
| TERMIT d.d. |  |  |  | TERMIT d.d. |  |  |  | TERMIT d.d.
| Drtija 51, Moravče |  |  |  | Drtija 51, Moravče |  |  |  | Drtija 51, Moravče
| 04 |  |  |  | 04 |  |  |  | 04
| 1404 CPR 2280 |  |  |  | 1404 CPR 2280 |  |  |  | 1404 CPR 2280
| Izjava o lastnostih št.: 15/22 |  |  |  | Izjava o lastnostih št.: 18/22 |  |  |  | Izjava o lastnostih št.: 22/22
| SIST EN 12620:2002+A1:2008 |  |  |  | SIST EN 12620:2002+A1:2008 |  |  |  | SIST EN 12620:2002+A1:2008
| SIST EN 13139:2002 |  |  |  | SIST EN 13139:2002 |  |  |  | SIST EN 13139:2002
| SIST EN 13139:2002/AC:2004 |  |  |  | SIST EN 13139:2002/AC:2004 |  |  |  | SIST EN 13139:2002/AC:2004
| Agregati za beton in malte |  |  |  | Agregati za beton in malte |  |  |  | Agregati za beton in malte
|  | beton | malte |  |  | beton | malte |  |  | beton | malte
| Velikost agregata | 0 – 1 mm (MSP-15) | 0 –1 mm (MSP-15) |  | Velikost agregata | 0 – 1 mm (MSP-18) | 0 –1 mm (MSP-18) |  | Velikost agregata | 0 –1 mm (MSP-22) | 0 – 1 mm (MSP-22)
| Zrnavost | GF 85 | - |  | Zrnavost | GF 85 | - |  | Zrnavost | GF 85 | -
| Kategorija | - | 3 |  | Kategorija | - | 3 |  | Kategorija | - | 3
| Fini delci | f3 | f3 |  | Fini delci | f3 | f3 |  | Fini delci | f3 | f3
| Prostorninska masa zrn (Mg/m3) | 2,61 ( +/- 5%) | 2,61 (+/- 5%) |  | Prostorninska masa zrn (Mg/m3) | 2,62 (+/- 5 %) | 2,62 (+/- 5%) |  | Prostorninska masa zrn (Mg/m3) | 2,62 (+/- 5%) | 2,62 (+/- 5%)
| Vpijanje vode (%WA24) | 1,0 (+/- 5%) | 1,0 (+/- 5%) |  | Vpijanje vode (%WA24) | 1,1 (+/- 5%) | 1,1 (+/- 5 %) |  | Vpijanje vode (%WA24) | 0,9 (+/- 5%) | 0,9 (+/- 5%)
| Izvor: obrat Termit d.d. , Moravče Tip: naravni kremenov pesek |  |  |  | Izvor: obrat Termit d.d. , Moravče Tip: naravni kremenov pesek |  |  |  | Izvor: obrat Termit d.d. , Moravče Tip: naravni kremenov pesek
MSP-25 |  |  |  | MSP-30 |  |  |  | MSP-50
| ZAG 1404 |  |  |  | ZAG 1404 |  |  |  | ZAG 1404
| TERMIT d.d. |  |  |  | TERMIT d.d. |  |  |  | TERMIT d.d.
| Drtija 51, Moravče |  |  |  | Drtija 51, Moravče |  |  |  | Drtija 51, Moravče
| 04 |  |  |  | 04 |  |  |  | 04
| 1404 CPR 2280 |  |  |  | 1404 CPR 2280 |  |  |  | 1404 CPR 2280
| Izjava o lastnostih št.: 25/22 |  |  |  | Izjava o lastnostih št.: 30/22 |  |  |  | Izjava o lastnostih št.: 50/22
| SIST EN 12620:2002+A1:2008 |  |  |  | SIST EN 12620:2002+A1:2008 |  |  |  | SIST EN 12620:2002+A1:2008
| SIST EN 13139:2002 |  |  |  | SIST EN 13139:2002 |  |  |  | SIST EN 13139:2002
| SIST EN 13139:2002/AC:2004 |  |  |  | SIST EN 13139:2002/AC:2004 |  |  |  | SIST EN 13139:2002/AC:2004
| Agregati za beton in malte |  |  |  | Agregati za beton in malte |  |  |  | Agregati za beton in malte
|  | beton | malte |  |  | beton | malte |  |  | beton | malte
| Velikost agregata | 0 –1 mm (MSP-25) | 0 – 1 mm (MSP-25) |  | Velikost agregata | 0 – 1 mm (MSP-30) | 0 – 1 mm (MSP-30) |  | Velikost agregata | 0 – 1 mm (MSP-50) | 0 – 1 mm (MSP-50)
| Zrnavost | GF 85 | - |  | Zrnavost | GF 85 | - |  | Zrnavost | GF 85 | -
| Kategorija | - | 3 |  | Kategorija | - | 3 |  | Kategorija | - | 3
| Fini delci | f3 | f3 |  | Fini delci | f3 | f3 |  | Fini delci | f3 | f3
| Prostorninska masa zrn (Mg/m3) | 2,63 (+/- 5%) | 2,63 (+/- 5%) |  | Prostorninska masa zrn (Mg/m3) | 2,63 (+/- 5%) | 2,63 (+/- 5%) |  | Prostorninska masa zrn (Mg/m3) | 2,62 (+/- 5%) | 2,62 (+/- 5%)
| Vpijanje vode (%WA24) | 0,9 (+/- 5%) | 0,9 (+/- 5%) |  | Vpijanje vode (%WA24) | 0,9 (+/- 5%) | 0,9 (+/- 5%) |  | Vpijanje vode (%WA24) | 0,8 (+/- 5%) | 0,8 (+/- 5%)
| Izvor: obrat Termit d.d. , Moravče Tip: naravni kremenov pesek |  |  |  | Izvor: obrat Termit d.d. , Moravče Tip: naravni kremenov pesek |  |  |  | Izvor: obrat Termit d.d. , Moravče Tip: naravni kremenov pesek
MP-MIX |  |  |  | MP-T |  |  |  | MP-4,6,7
|  | ZAG 1404 |  |  | ZAG 1404 |  |  |  | ZAG 1404
| TERMIT d.d. |  |  |  | TERMIT d.d. |  |  |  | TERMIT d.d.
| Drtija 51, Moravče |  |  |  | Drtija 51, Moravče |  |  |  | Drtija 51, Moravče
| 04 |  |  |  | 04 |  |  |  | 04
| 1404 CPR 2280 |  |  |  | 1404 CPR 2280 |  |  |  | 1404 CPR 2280
| Izjava o lastnostih št.: MP-MIX/22 |  |  |  | Izjava o lastnostih št.: MP-T/22 |  |  |  | Izjava o lastnostih št.: 4,6,7/22
| SIST EN 12620:2002+A1:2008 |  |  |  | SIST EN 12620:2002+A1:2008 |  |  |  | SIST EN 12620:2002+A1:2008
| SIST EN 13139:2002 |  |  |  | SIST EN 13139:2002 |  |  |  | SIST EN 13139:2002
| SIST EN 13139:2002/AC:2004 |  |  |  | SIST EN 13139:2002/AC:2004 |  |  |  | SIST EN 13139:2002/AC:2004
| Agregati za beton in malte |  |  |  | Agregati za beton in malte |  |  |  | Agregati za beton in malte
|  | beton | malte |  |  | beton | malte |  |  | beton | malte
| Velikost agregata | 0 – 1 mm (MP-MIX) | 0 – 1 mm (MP-MIX) |  | Velikost agregata | 0 – 4 mm (MP-T) | 0 – 4 mm (MP-T) |  | Velikost agregata | 0 – 16 mm (MP-4,6,7) | 0 – 16 mm (MP4,6,7)
| Zrnavost | GF 85 | - |  | Zrnavost | GF 85 | - |  | Zrnavost | GF 85 | -
| Kategorija | - | 1 |  | Kategorija | - | 1 |  | Kategorija | - | 1
| Fini delci | f3 | f3 |  | Fini delci | f3 | f3 |  | Fini delci | f3 | f3
| Prostorninska masa zrn (Mg/m3) | 2,62 (+/- 5%) | 2,62 (+/- 5%) |  | Prostorninska masa zrn (Mg/m3) | 2,63 (+/- 5%) | 2,63 (+/- 5%) |  | Prostorninska masa zrn (Mg/m3) | 2,63 (+/- 5%) | 2,63 (+/- 5%)
| Vpijanje vode (%WA24) | 0,9 (+/- 5%) | 0,9 (+/- 5%) |  | Vpijanje vode (%WA24) | 0,9 (+/- 5%) | 0,9 (+/- 5%) |  | Vpijanje vode (%WA24) | 0,8 (+/- 5%) | 0,8 (+/- 5%)
| Izvor: obrat Termit d.d. , Moravče Tip: naravni kremenov pesek |  |  |  | Izvor: obrat Termit d.d. , Moravče Tip: naravni kremenov pesek |  |  |  | Izvor: obrat Termit d.d. , Moravče Tip: naravni kremenov pesek
MP-1/G |  |  |  | MAP-1 |  |  |  | MAP-5
| ZAG 1404 |  |  |  | ZAG 1404 |  |  |  | ZAG 1404
| TERMIT d.d. |  |  |  | TERMIT d.d. |  |  |  | TERMIT d.d.
| Drtija 51, Moravče |  |  |  | Drtija 51, Moravče |  |  |  | Drtija 51, Moravče
| 04 |  |  |  | 04 |  |  |  | 04
| 1404 CPR 2280 |  |  |  | 1404 CPR 2280 |  |  |  | 1404 CPR 2280
| Izjava o lastnostih št.: 3/22 |  |  |  | Izjava o lastnostih št.: 1/22 |  |  |  | Izjava o lastnostih št.: 2/22
| SIST EN 12620:2002+A1:2008 |  |  |  | SIST EN 12620:2002+A1:2008 |  |  |  | SIST EN 12620:2002+A1:2008
| SIST EN 13139:2002 |  |  |  | SIST EN 13139:2002 |  |  |  | SIST EN 13139:2002
| SIST EN 13139:2002/AC:2004 |  |  |  | SIST EN 13139:2002/AC:2004 |  |  |  | SIST EN 13139:2002/AC:2004
| Agregati za beton in malte |  |  |  | Agregati za beton in malte |  |  |  | Agregati za beton in malte
|  | beton | malte |  |  | beton | malte |  |  | beton | malte
| Velikost agregata | 0 – 4mm (MP-1/G) | 0 – 4 mm (MP-1/G) |  | Velikost agregata | 0 – 1 mm (MAP-1) | 0 – 1 mm (MAP-1) |  | Velikost agregata | 0 - 1 mm (MAP-5) | 0 – 1 mm (MAP-5)
| Zrnavost | GF 85 | - |  | Zrnavost | GF 85 | - |  | Zrnavost | GF 85 | -
| Kategorija | - | 3 |  | Kategorija | - | 3 |  | Kategorija | - | 3
| Fini delci | f3 | f3 |  | Fini delci | f3 | f3 |  | Fini delci | f3 | f3
| Prostorninska masa zrn (Mg/m3) | 2,63 ( +/- 5%) | 2,63 (+/- 5%) |  | Prostorninska masa zrn (Mg/m3) | 2,63 (+/- 5 %) | 2,63 (+/- 5%) |  | Prostorninska masa zrn (Mg/m3) | 2,64 (+/- 5%) | 2,64 (+/-5%)
| Vpijanje vode (%WA24) | 0,8 (+/- 5%) | 0,8 (+/- 5%) |  | Vpijanje vode (%WA24) | 0,9 (+/- 5%) | 0,9 (+/- 5 %) |  | Vpijanje vode (%WA24) | 1,1 (+/- 5%) | 1,1 (+/- 5%)
| Izvor: obrat Termit d.d. , Moravče Tip: naravni kremenov pesek |  |  |  | Izvor: obrat Termit d.d. , Moravče Tip: naravni kremenov pesek |  |  |  | Izvor: obrat Termit d.d. , Moravče Tip: naravni kremenov pesek
MP-2 |  |  |  | MP-4
| ZAG 1404 |  |  |  | ZAG 1404
| TERMIT d.d. |  |  |  | TERMIT d.d.
| Drtija 51, Moravče |  |  |  | Drtija 51, Moravče
| 04 |  |  |  | 04
| 1404 CPR 2280 |  |  |  | 1404 CPR 2280
| Izjava o lastnostih št.: 4/22 |  |  |  | Izjava o lastnostih št.: 6/22
| SIST EN 12620:2002+A1:2008 |  |  |  | SIST EN 12620:2002+A1:2008
| SIST EN 13139:2002 |  |  |  | SIST EN 13139:2002
| SIST EN 13139:2002/AC:2004 |  |  |  | SIST EN 13139:2002/AC:2004
| Agregati za beton in malte |  |  |  | Agregati za beton in malte
|  | beton | malte |  |  | beton | malte
| Velikost agregata | 0 – 1 mm (MP-2) | 0 – 1 mm (MP-2) |  | Velikost agregata | 0 – 4 mm (MP-4) | 0 – 4 mm (MP-4)
| Zrnavost | GF 85 | - |  | Zrnavost | GF 85 | -
| Kategorija | - | 4 |  | Kategorija | - | 3
| Fini delci | f10 | f10 |  | Fini delci | f3 | f3
| Prostorninska masa zrn (Mg/m3) | 2,66 (+/- 5%) | 2,66 (+/- 5%) |  | Prostorninska masa zrn (Mg/m3) | 2,64 (+/- 5%) | 2,64 (+/- 5%)
| Vpijanje vode (%WA24) | 1,0 (+/- 5%) | 1,0 (+/- 5%) |  | Vpijanje vode (%WA24) | 1,1 (+/- 5%) | 1,1 (+/- 5%)
| VREDNOST – SE(10) (v % ) | 55 (+/- 5%) | 55 (+/- 5%)
| Izvor: obrat Termit d.d. , Moravče Tip: naravni kremenov pesek |  |  |  | Izvor: obrat Termit d.d. , Moravče Tip: naravni kremenov pesek
Drtija, 02.12.2022